## Dane
1 | 2 | 3 | 4 | 5 | 6 | 7 | 8 | 9 | 10 | 11 | 12 | 13 | 14 | 15 | 16 | 17 | 18 | 19 | 20 | 21 | 22 | 23 | 24 | 25 | 26 | 27 | 28 | 29 | 30 | 31 | 32 | 33 | 34 | 35 | 36 | 37 | 38 | 39 | 40 | 41 | 42 | 43 | 44 | 45 | 46 | 47 | 48 | 49 | 50 | 51 | 52 | 53 | 54 | 55 | 56 | 57 | 58 | 59
[6 empty] | Numer WE/WY |  |  |  |  | WE1 | WE2 | WE3 | WE4 | WE5 | WE6 | WE7 | WE8 | WE9 | WE10 | WE11 | WE12 | WE13 | WE14 | WE15 | WE16 | WE17 | WE18 | WE19 | WE20 | WE21 | WE22 | WE23 | WE24 | WE25 | WE26 | WE27 | WE28 | WE29 | WE30 | WE31 |  | WY1 | WY2 | WY3 | WY4 | WY5 | WY6 | WY7 | WY8 | WY9 | WY10 | WY11 | WY12
Liczba zmiennych
[6 empty] | Liczba rekordów |  |  |  | 92
[6 empty] | Liczba pełnych rekordów zmiennej WE/WY |  |  |  |  | 92 | 92 | 92 | 92 | 92 | 92 | 92 | 92 | 92 | 92 | 60 | 92 | 60 | 60 | 26 | 4 | 16 | 16 | 27 | 27 | 25 | 25 | 92 | 92 | 92 | 92 | 0 | 0 | 0 | 0 | 0 |  | 78 | 21 | 78 | 61 | 50 | 50 | 0 | 34 | 0 | 0 | 0 | 0
[6 empty] | Udział pełnych rekordów zmiennej WE/WY |  |  |  |  | 1 | 1 | 1 | 1 | 1 | 1 | 1 | 1 | 1 | 1 | 0.6521739 | 1 | 0.6521739 | 0.6521739 | 0.2826087 | 0.04347826 | 0.173913 | 0.173913 | 0.2934783 | 0.2934783 | 0.2717391 | 0.2717391 | 1 | 1 | 1 | 1 | 0 | 0 | 0 | 0 | 0 |  | 0.8478261 | 0.2282609 | 0.8478261 | 0.6630435 | 0.5434783 | 0.5434783 | 0 | 0.3695652 | 0 | 0 | 0 | 0
[6 empty] | Wartość średnia zmiennej WE/WY |  |  |  |  | 3.515652 | 2.457283 | 0.01402299 | 0.03066667 | 0.03167816 | 0.2242391 | 0.4449565 | 0.434087 | 0.06826087 | 0.02008696 | 0.006 | 0.03778261 | 8e-05 | 0 | 85.53846 | 21 | 30.25 | 90.125 | 82.22222 | 17.77778 | 659.84 | 8.4512 | 912.0652 | 72.71739 | 349.4565 | 100.4348 | [6 empty] | 1022.683 | 972.619 | 5.581179 | 308.3607 | 52.96 | 21 | #DIV/0! | 17.63235 | #DIV/0!
[6 empty] | Wartość maksymalna zmiennej WE/WY |  |  |  |  | 3.63 | 2.8 | 0.03 | 0.07 | 0.066 | 0.303 | 1.5 | 1.6 | 0.3 | 0.05 | 0.03 | 0.26 | 0.0004 | 0 | 100 | 22 | 80 | 92 | 100 | 80.8 | 732 | 10.2 | 950 | 120 | 425 | 360 | [6 empty] | 1535 | 1390 | 11.8 | 426 | 122 | 21 | 0 | 37.1 | 0
[6 empty] | Wartość minimalna zmiennej WE/WY |  |  |  |  | 3.07 | 2.11 | 0.008 | 0.01 | 0.0042 | 0.162 | 0 | 0 | 0 | 0 | 0 | 0 | 0 | 0 | 38 | 20 | 17 | 89 | 19.2 | 0 | 588 | 3.2 | 850 | 30 | 250 | 30 | [6 empty] | 712 | 458 | 0.3 | 231 | 12 | 21 | 0 | 0 | 0
[10 empty] | Nr źródła | C [%] | Si [%] | S [%] | P [%] | Mg [%] | Mn [%] | Ni [%] | Cu [%] | Mo [%] | Cr [%] | Al [%] | Sn [%] | B [%] | V [%] | Wydzielenia grafitu [mm-2] | Udział wydzieleń grafitu [%] | Średnica sferoidów [μm] | Nodularity [%] | Udział perlitu [%] | Udział ferrytu [%] | Rm [MPa] (as cast) | A5 [%] (as cast) | Temperatura austenityzacji [˚C] | Czas austenityzacji [min.] | Temperatura przemiany izotermicznej [˚C] | Czas przemiany izotermicznej [min.] | [6 empty] | Rm [MPa] | R0,2 [MPa] | A5 [%] | Twardość Brinella [HB] | Udarność Charpy [J] | Temperatura pomiaru udarności [˚C] | Martensite volume fraction Xα' | Udział austenitu szczątkowego XγR | Zawartość węgla w austenicie
[10 empty] | 200 | 3.63 | 2.52 | 0.013 | 0.028 | 0.0043 | 0.162 | 0.024 | 0.215 | 0.002 | 0.011 |  | 0.016 | [10 empty] | 925 | 60 | 350 | 60 | [6 empty] | 921 |  | 5.3 | 323 |  |  |  | 17.6
[10 empty] | 200 | 3.63 | 2.52 | 0.013 | 0.028 | 0.0043 | 0.162 | 0.024 | 0.215 | 0.002 | 0.011 |  | 0.016 | [10 empty] | 925 | 60 | 375 | 60 | [6 empty] | 847 |  | 6.1 | 331 |  |  |  | 21.2
[10 empty] | 200 | 3.63 | 2.52 | 0.013 | 0.028 | 0.0043 | 0.162 | 0.024 | 0.215 | 0.002 | 0.011 |  | 0.016 | [10 empty] | 925 | 60 | 400 | 60 | [6 empty] | 812 |  | 7.4 | 319 |  |  |  | 25.4
[10 empty] | 200 | 3.63 | 2.52 | 0.013 | 0.028 | 0.0043 | 0.162 | 0.024 | 0.215 | 0.002 | 0.011 |  | 0.016 | [10 empty] | 925 | 60 | 425 | 60 | [6 empty] | 772 |  | 8.4 | 302 |  |  |  | 30.2
[10 empty] | 200 | 3.63 | 2.52 | 0.013 | 0.028 | 0.0043 | 0.162 | 0.024 | 0.215 | 0.002 | 0.011 |  | 0.027 | [10 empty] | 925 | 60 | 350 | 60 | [6 empty] | 952 |  | 5.1 | 325
[10 empty] | 200 | 3.63 | 2.52 | 0.013 | 0.028 | 0.0043 | 0.162 | 0.024 | 0.215 | 0.002 | 0.011 |  | 0.027 | [10 empty] | 925 | 60 | 375 | 60 | [6 empty] | 882 |  | 5.6 | 321
[10 empty] | 200 | 3.63 | 2.52 | 0.013 | 0.028 | 0.0043 | 0.162 | 0.024 | 0.215 | 0.002 | 0.011 |  | 0.027 | [10 empty] | 925 | 60 | 400 | 60 | [6 empty] | 872 |  | 6.8 | 322
[10 empty] | 200 | 3.63 | 2.52 | 0.013 | 0.028 | 0.0043 | 0.162 | 0.024 | 0.215 | 0.002 | 0.011 |  | 0.027 | [10 empty] | 925 | 60 | 425 | 60 | [6 empty] | 797 |  | 8.5 | 306
[10 empty] | 200 | 3.63 | 2.52 | 0.013 | 0.028 | 0.0043 | 0.162 | 0.024 | 0.215 | 0.002 | 0.011 |  | 0.041 | [10 empty] | 925 | 60 | 350 | 60 | [6 empty] | 748 |  | 4.8 | 331
[10 empty] | 200 | 3.63 | 2.52 | 0.013 | 0.028 | 0.0043 | 0.162 | 0.024 | 0.215 | 0.002 | 0.011 |  | 0.041 | [10 empty] | 925 | 60 | 375 | 60 | [6 empty] | 924 |  | 5.4 | 329
[10 empty] | 200 | 3.63 | 2.52 | 0.013 | 0.028 | 0.0043 | 0.162 | 0.024 | 0.215 | 0.002 | 0.011 |  | 0.041 | [10 empty] | 925 | 60 | 400 | 60 | [6 empty] | 901 |  | 6.8 | 351
[10 empty] | 200 | 3.63 | 2.52 | 0.013 | 0.028 | 0.0043 | 0.162 | 0.024 | 0.215 | 0.002 | 0.011 |  | 0.041 | [10 empty] | 925 | 60 | 425 | 60 | [6 empty] | 823 |  | 8.1 | 307
[10 empty] | 200 | 3.63 | 2.52 | 0.013 | 0.028 | 0.0043 | 0.162 | 0.024 | 0.215 | 0.002 | 0.011 |  | 0.055 | [10 empty] | 925 | 60 | 350 | 60 | [6 empty] | 981 |  | 4.9 | 345
[10 empty] | 200 | 3.63 | 2.52 | 0.013 | 0.028 | 0.0043 | 0.162 | 0.024 | 0.215 | 0.002 | 0.011 |  | 0.055 | [10 empty] | 925 | 60 | 375 | 60 | [6 empty] | 943 |  | 5.3 | 331
[10 empty] | 200 | 3.63 | 2.52 | 0.013 | 0.028 | 0.0043 | 0.162 | 0.024 | 0.215 | 0.002 | 0.011 |  | 0.055 | [10 empty] | 925 | 60 | 400 | 60 | [6 empty] | 911 |  | 6.5 | 327
[10 empty] | 200 | 3.63 | 2.52 | 0.013 | 0.028 | 0.0043 | 0.162 | 0.024 | 0.215 | 0.002 | 0.011 |  | 0.055 | [10 empty] | 925 | 60 | 425 | 60 | [6 empty] | 856 |  | 7.4 | 311
[10 empty] | 200 | 3.61 | 2.55 | 0.014 | 0.028 | 0.0042 | 0.162 | 0.022 | 0.211 | 0.002 | 0.012 |  | 0.1 | [10 empty] | 925 | 60 | 350 | 60 | [6 empty] | 1119 |  | 4.2 | 371 |  |  |  | 19
[10 empty] | 200 | 3.61 | 2.55 | 0.014 | 0.028 | 0.0042 | 0.162 | 0.022 | 0.211 | 0.002 | 0.012 |  | 0.1 | [10 empty] | 925 | 60 | 375 | 60 | [6 empty] | 1115 |  | 5 | 364 |  |  |  | 19.8
[10 empty] | 200 | 3.61 | 2.55 | 0.014 | 0.028 | 0.0042 | 0.162 | 0.022 | 0.211 | 0.002 | 0.012 |  | 0.1 | [10 empty] | 925 | 60 | 400 | 60 | [6 empty] | 1059 |  | 6.3 | 328 |  |  |  | 21.8
[10 empty] | 200 | 3.61 | 2.55 | 0.014 | 0.028 | 0.0042 | 0.162 | 0.022 | 0.211 | 0.002 | 0.012 |  | 0.1 | [10 empty] | 925 | 60 | 425 | 60 | [6 empty] | 1004 |  | 7.4 | 314 |  |  |  | 24.1
[10 empty] | 200 | 3.61 | 2.55 | 0.014 | 0.028 | 0.0042 | 0.162 | 0.022 | 0.211 | 0.002 | 0.012 |  | 0.16 | [10 empty] | 925 | 60 | 350 | 60 | [6 empty] | 1101 |  | 5 | 363
[10 empty] | 200 | 3.61 | 2.55 | 0.014 | 0.028 | 0.0042 | 0.162 | 0.022 | 0.211 | 0.002 | 0.012 |  | 0.16 | [10 empty] | 925 | 60 | 375 | 60 | [6 empty] | 1025 |  | 6 | 368
[10 empty] | 200 | 3.61 | 2.55 | 0.014 | 0.028 | 0.0042 | 0.162 | 0.022 | 0.211 | 0.002 | 0.012 |  | 0.16 | [10 empty] | 925 | 60 | 400 | 60 | [6 empty] | 1012 |  | 7.1 | 317
[10 empty] | 200 | 3.61 | 2.55 | 0.014 | 0.028 | 0.0042 | 0.162 | 0.022 | 0.211 | 0.002 | 0.012 |  | 0.16 | [10 empty] | 925 | 60 | 425 | 60 | [6 empty] | 992 |  | 8.6 | 312
[10 empty] | 200 | 3.61 | 2.55 | 0.014 | 0.028 | 0.0042 | 0.162 | 0.022 | 0.211 | 0.002 | 0.012 |  | 0.21 | [10 empty] | 925 | 60 | 350 | 60 | [6 empty] | 1048 |  | 4.9 | 354
[10 empty] | 200 | 3.61 | 2.55 | 0.014 | 0.028 | 0.0042 | 0.162 | 0.022 | 0.211 | 0.002 | 0.012 |  | 0.21 | [10 empty] | 925 | 60 | 375 | 60 | [6 empty] | 1013 |  | 6.1 | 341
[10 empty] | 200 | 3.61 | 2.55 | 0.014 | 0.028 | 0.0042 | 0.162 | 0.022 | 0.211 | 0.002 | 0.012 |  | 0.21 | [10 empty] | 925 | 60 | 400 | 60 | [6 empty] | 1007 |  | 7.5 | 327
[10 empty] | 200 | 3.61 | 2.55 | 0.014 | 0.028 | 0.0042 | 0.162 | 0.022 | 0.211 | 0.002 | 0.012 |  | 0.21 | [10 empty] | 925 | 60 | 425 | 60 | [6 empty] | 983 |  | 8.7 | 310
[10 empty] | 200 | 3.61 | 2.55 | 0.014 | 0.028 | 0.0042 | 0.162 | 0.022 | 0.211 | 0.002 | 0.012 |  | 0.26 | [10 empty] | 925 | 60 | 350 | 60 | [6 empty] | 1009 |  | 5.1 | 341
[10 empty] | 200 | 3.61 | 2.55 | 0.014 | 0.028 | 0.0042 | 0.162 | 0.022 | 0.211 | 0.002 | 0.012 |  | 0.26 | [10 empty] | 925 | 60 | 375 | 60 | [6 empty] | 1005 |  | 6.2 | 320
[10 empty] | 200 | 3.61 | 2.55 | 0.014 | 0.028 | 0.0042 | 0.162 | 0.022 | 0.211 | 0.002 | 0.012 |  | 0.26 | [10 empty] | 925 | 60 | 400 | 60 | [6 empty] | 991 |  | 8 | 310
[10 empty] | 200 | 3.61 | 2.55 | 0.014 | 0.028 | 0.0042 | 0.162 | 0.022 | 0.211 | 0.002 | 0.012 |  | 0.26 | [10 empty] | 925 | 60 | 425 | 60 | [6 empty] | 958 |  | 8.9 | 305
[10 empty] | 201 | 3.39 | 2.62 | 0.01 | 0.042 | 0.046 | 0.29 | 0.72 | 0.51 | 0 | 0 | 0 | 0 | 0 | 0 |  |  |  |  | 81.6 | 18.4 | 656 | 3.2 | 930 | 60 | 380 | 120 | [6 empty] | 1080 |  | 7.8 | 314
[10 empty] | 202 | 3.5 | 2.8 | 0.02 | 0.02 | 0.04 | 0.3 | 1.5 | 0.5 | 0.3 | 0 | 0 | 0 | 0 | 0 | [8 empty] | 850 | 30 | 300 | 120 | [6 empty] | 1196 | 1123 | 0.65
[10 empty] | 202 | 3.5 | 2.8 | 0.02 | 0.02 | 0.04 | 0.3 | 1.5 | 0.5 | 0.3 | 0 | 0 | 0 | 0 | 0 | [8 empty] | 900 | 30 | 300 | 120 | [6 empty] | 1535 | 1385 | 2.9
[10 empty] | 202 | 3.5 | 2.8 | 0.02 | 0.02 | 0.04 | 0.3 | 1.5 | 0.5 | 0.3 | 0 | 0 | 0 | 0 | 0 | [8 empty] | 950 | 30 | 300 | 120 | [6 empty] | 1166 | 1099 | 0.7
[10 empty] | 202 | 3.5 | 2.8 | 0.02 | 0.02 | 0.04 | 0.3 | 1.5 | 0.5 | 0.3 | 0 | 0 | 0 | 0 | 0 | [8 empty] | 850 | 30 | 350 | 120 | [6 empty] | 979 | 873 | 0.93
[10 empty] | 202 | 3.5 | 2.8 | 0.02 | 0.02 | 0.04 | 0.3 | 1.5 | 0.5 | 0.3 | 0 | 0 | 0 | 0 | 0 | [8 empty] | 900 | 30 | 350 | 120 | [6 empty] | 1303 | 1100 | 7.2
[10 empty] | 202 | 3.5 | 2.8 | 0.02 | 0.02 | 0.04 | 0.3 | 1.5 | 0.5 | 0.3 | 0 | 0 | 0 | 0 | 0 | [8 empty] | 950 | 30 | 350 | 120 | [6 empty] | 964 | 537 | 3.96
[10 empty] | 202 | 3.5 | 2.8 | 0.02 | 0.02 | 0.04 | 0.3 | 1.5 | 0.5 | 0.3 | 0 | 0 | 0 | 0 | 0 | [8 empty] | 850 | 30 | 400 | 120 | [6 empty] | 911 | 645 | 3.47
[10 empty] | 202 | 3.5 | 2.8 | 0.02 | 0.02 | 0.04 | 0.3 | 1.5 | 0.5 | 0.3 | 0 | 0 | 0 | 0 | 0 | [8 empty] | 900 | 30 | 400 | 120 | [6 empty] | 712 | 510 | 11.8
[10 empty] | 202 | 3.5 | 2.8 | 0.02 | 0.02 | 0.04 | 0.3 | 1.5 | 0.5 | 0.3 | 0 | 0 | 0 | 0 | 0 | [8 empty] | 950 | 30 | 400 | 120 | [6 empty] | 749 | 458 | 5.3
[10 empty] | 203 | 3.11 | 2.61 | 0.03 | 0.05 | 0.042 | 0.24 | 0 | 0 | 0 | 0 | 0 | 0 | 0 | 0 | 49 | 22 | 60 | 89 | 19.2 | 80.8 |  |  | 910 | 90 | 300 | 180 | [9 empty] | 404 | 63 | 21 |  | 27.2
[10 empty] | 203 | 3.11 | 2.61 | 0.03 | 0.05 | 0.042 | 0.24 | 0 | 0 | 0 | 0 | 0 | 0 | 0 | 0 | 49 | 22 | 60 | 89 | 19.2 | 80.8 |  |  | 910 | 90 | 360 | 120 | [9 empty] | 319 | 91 | 21 |  | 32.4
[10 empty] | 203 | 3.09 | 2.51 | 0.03 | 0.07 | 0.042 | 0.24 | 0 | 1.01 | 0 | 0 | 0 | 0 | 0 | 0 | 38 | 20 | 80 | 92 | 85 | 15 |  |  | 910 | 90 | 300 | 180 | [9 empty] | 426 | 88 | 21 |  | 32.2
[10 empty] | 203 | 3.09 | 2.51 | 0.03 | 0.07 | 0.042 | 0.24 | 0 | 1.01 | 0 | 0 | 0 | 0 | 0 | 0 | 38 | 20 | 80 | 92 | 85 | 15 |  |  | 910 | 90 | 360 | 120 | [9 empty] | 345 | 109 | 21 |  | 37.1
[10 empty] | 204 | 3.51 | 2.53 | 0.008 | 0.042 | 0.056 | 0.303 | 0.95 | 0.8 | 0.291 | 0.05 | 0.03 | 0 | 0.0004 | 0 | 87.5 |  | 17 | 90 | 90 | 10 |  |  | 900 | 120 | 300 | 60 | [6 empty] | 1420 | 1305 | 0.3 |  | 32 | 21 |  | 9
[10 empty] | 204 | 3.51 | 2.53 | 0.008 | 0.042 | 0.056 | 0.303 | 0.95 | 0.8 | 0.291 | 0.05 | 0.03 | 0 | 0.0004 | 0 | 87.5 |  | 17 | 90 | 90 | 10 |  |  | 900 | 120 | 350 | 60 | [6 empty] | 1160 | 1020 | 5.8 |  | 72 | 21 |  | 15
[10 empty] | 204 | 3.51 | 2.53 | 0.008 | 0.042 | 0.056 | 0.303 | 0.95 | 0.8 | 0.291 | 0.05 | 0.03 | 0 | 0.0004 | 0 | 87.5 |  | 17 | 90 | 90 | 10 |  |  | 900 | 120 | 400 | 60 | [6 empty] | 980 | 760 | 7.1 |  | 74 | 21 |  | 17
[10 empty] | 204 | 3.51 | 2.53 | 0.008 | 0.042 | 0.056 | 0.303 | 0.95 | 0.8 | 0.291 | 0.05 | 0.03 | 0 | 0.0004 | 0 | 87.5 |  | 17 | 90 | 90 | 10 |  |  | 900 | 120 | 300 | 120 | [6 empty] | 1420 | 1350 | 3.4 |  | 62 | 21 |  | 12.5
[10 empty] | 204 | 3.51 | 2.53 | 0.008 | 0.042 | 0.056 | 0.303 | 0.95 | 0.8 | 0.291 | 0.05 | 0.03 | 0 | 0.0004 | 0 | 87.5 |  | 17 | 90 | 90 | 10 |  |  | 900 | 120 | 350 | 120 | [6 empty] | 1110 | 1000 | 7.9 |  | 106 | 21 |  | 19
[10 empty] | 204 | 3.51 | 2.53 | 0.008 | 0.042 | 0.056 | 0.303 | 0.95 | 0.8 | 0.291 | 0.05 | 0.03 | 0 | 0.0004 | 0 | 87.5 |  | 17 | 90 | 90 | 10 |  |  | 900 | 120 | 400 | 120 | [6 empty] | 990 | 830 | 10.6 |  | 89 | 21 |  | 22
[10 empty] | 204 | 3.51 | 2.53 | 0.008 | 0.042 | 0.056 | 0.303 | 0.95 | 0.8 | 0.291 | 0.05 | 0.03 | 0 | 0.0004 | 0 | 87.5 |  | 17 | 90 | 90 | 10 |  |  | 900 | 120 | 300 | 180 | [6 empty] | 1440 | 1310 | 3 |  | 64 | 21 |  | 8.5
[10 empty] | 204 | 3.51 | 2.53 | 0.008 | 0.042 | 0.056 | 0.303 | 0.95 | 0.8 | 0.291 | 0.05 | 0.03 | 0 | 0.0004 | 0 | 87.5 |  | 17 | 90 | 90 | 10 |  |  | 900 | 120 | 350 | 180 | [6 empty] | 1100 | 1000 | 7.1 |  | 92 | 21 |  | 17.5
[10 empty] | 204 | 3.51 | 2.53 | 0.008 | 0.042 | 0.056 | 0.303 | 0.95 | 0.8 | 0.291 | 0.05 | 0.03 | 0 | 0.0004 | 0 | 87.5 |  | 17 | 90 | 90 | 10 |  |  | 900 | 120 | 400 | 180 | [6 empty] | 1000 | 810 | 6.1 |  | 48 | 21 |  | 18.5
[10 empty] | 204 | 3.51 | 2.53 | 0.008 | 0.042 | 0.056 | 0.303 | 0.95 | 0.8 | 0.291 | 0.05 | 0.03 | 0 | 0.0004 | 0 | 87.5 |  | 17 | 90 | 90 | 10 |  |  | 900 | 120 | 300 | 240 | [6 empty] | 1480 | 1390 | 2.5 |  | 32 | 21 |  | 7.5
[10 empty] | 204 | 3.51 | 2.53 | 0.008 | 0.042 | 0.056 | 0.303 | 0.95 | 0.8 | 0.291 | 0.05 | 0.03 | 0 | 0.0004 | 0 | 87.5 |  | 17 | 90 | 90 | 10 |  |  | 900 | 120 | 350 | 240 | [6 empty] | 1200 | 1120 | 5.9 |  | 75 | 21 |  | 13
[10 empty] | 204 | 3.51 | 2.53 | 0.008 | 0.042 | 0.056 | 0.303 | 0.95 | 0.8 | 0.291 | 0.05 | 0.03 | 0 | 0.0004 | 0 | 87.5 |  | 17 | 90 | 90 | 10 |  |  | 900 | 120 | 400 | 240 | [6 empty] | 1020 | 800 | 4.2 |  | 23 | 21 |  | 0
[10 empty] | 205 | 3.6 | 2.5 | 0.014 | 0.01 | 0.066 | 0.28 | 0 | 0.45 | 0 | 0.04 | 0 | 0 | 0 | 0 | 100 |  |  |  | 70 | 30 |  |  | 900 | 120 | 350 | 60 | [10 empty] | 85 | 21 |  | 13
[10 empty] | 205 | 3.6 | 2.5 | 0.014 | 0.01 | 0.066 | 0.28 | 0 | 0.45 | 0 | 0.04 | 0 | 0 | 0 | 0 | 100 |  |  |  | 70 | 30 |  |  | 900 | 120 | 350 | 120 | [10 empty] | 110 | 21 |  | 17
[10 empty] | 205 | 3.6 | 2.5 | 0.014 | 0.01 | 0.066 | 0.28 | 0 | 0.45 | 0 | 0.04 | 0 | 0 | 0 | 0 | 100 |  |  |  | 70 | 30 |  |  | 900 | 120 | 350 | 180 | [10 empty] | 105 | 21 |  | 16.5
[10 empty] | 205 | 3.6 | 2.5 | 0.014 | 0.01 | 0.066 | 0.28 | 0 | 0.45 | 0 | 0.04 | 0 | 0 | 0 | 0 | 100 |  |  |  | 70 | 30 |  |  | 900 | 120 | 350 | 240 | [10 empty] | 100 | 21 |  | 12.5
[10 empty] | 205 | 3.6 | 2.5 | 0.014 | 0.01 | 0.066 | 0.28 | 0 | 0.45 | 0 | 0.04 | 0 | 0 | 0 | 0 | 100 |  |  |  | 70 | 30 |  |  | 900 | 120 | 350 | 360 | [10 empty] | 90 | 21 |  | 9
[10 empty] | 205 | 3.07 | 2.15 | bd | bd | bd | 0.26 | 1.5 | 1.6 | 0 | 0.04 | 0 | 0 | 0 | 0 | 100 |  |  |  | 100 | 0 |  |  | 900 | 120 | 350 | 60 | [10 empty] | 42 | 21 |  | 7
[10 empty] | 205 | 3.07 | 2.15 | bd | bd | bd | 0.26 | 1.5 | 1.6 | 0 | 0.04 | 0 | 0 | 0 | 0 | 100 |  |  |  | 100 | 0 |  |  | 900 | 120 | 350 | 120 | [10 empty] | 118 | 21 |  | 14
[10 empty] | 205 | 3.07 | 2.15 | bd | bd | bd | 0.26 | 1.5 | 1.6 | 0 | 0.04 | 0 | 0 | 0 | 0 | 100 |  |  |  | 100 | 0 |  |  | 900 | 120 | 350 | 180 | [10 empty] | 122 | 21 |  | 19
[10 empty] | 205 | 3.07 | 2.15 | bd | bd | bd | 0.26 | 1.5 | 1.6 | 0 | 0.04 | 0 | 0 | 0 | 0 | 100 |  |  |  | 100 | 0 |  |  | 900 | 120 | 350 | 240 | [10 empty] | 102 | 21 |  | 16
[10 empty] | 205 | 3.07 | 2.15 | bd | bd | bd | 0.26 | 1.5 | 1.6 | 0 | 0.04 | 0 | 0 | 0 | 0 | 100 |  |  |  | 100 | 0 |  |  | 900 | 120 | 350 | 360 | [10 empty] | 50 | 21 |  | 8
[10 empty] | 206 | 3.53 | 2.11 | 0.013 | 0.033 | 0.043 | 0.19 | 0.45 | 0.01 | 0.001 | 0.02 | 0 | 0 | 0 | 0 | [6 empty] | 588 | 10.2 | 910 | 60 | 350 | 30 | [6 empty] | 1080 |  | 2.212 | 287 | 13 | 21
[10 empty] | 206 | 3.53 | 2.11 | 0.013 | 0.033 | 0.043 | 0.19 | 0.45 | 0.01 | 0.001 | 0.02 | 0 | 0 | 0 | 0 | [6 empty] | 588 | 10.2 | 910 | 60 | 350 | 60 | [6 empty] | 1040 |  | 2.663 | 273 | 16 | 21
[10 empty] | 206 | 3.53 | 2.11 | 0.013 | 0.033 | 0.043 | 0.19 | 0.45 | 0.01 | 0.001 | 0.02 | 0 | 0 | 0 | 0 | [6 empty] | 588 | 10.2 | 910 | 60 | 350 | 90 | [6 empty] | 970 |  | 2.724 | 258 | 20 | 21
[10 empty] | 206 | 3.53 | 2.11 | 0.013 | 0.033 | 0.043 | 0.19 | 0.45 | 0.01 | 0.001 | 0.02 | 0 | 0 | 0 | 0 | [6 empty] | 588 | 10.2 | 910 | 60 | 350 | 120 | [6 empty] | 953 |  | 2.498 | 245 | 24 | 21
[10 empty] | 206 | 3.53 | 2.11 | 0.013 | 0.033 | 0.043 | 0.19 | 0.45 | 0.01 | 0.001 | 0.02 | 0 | 0 | 0 | 0 | [6 empty] | 588 | 10.2 | 910 | 60 | 300 | 30 | [6 empty] | 1107 |  | 2 | 292 | 13 | 21
[10 empty] | 206 | 3.53 | 2.11 | 0.013 | 0.033 | 0.043 | 0.19 | 0.45 | 0.01 | 0.001 | 0.02 | 0 | 0 | 0 | 0 | [6 empty] | 588 | 10.2 | 910 | 60 | 300 | 60 | [6 empty] | 1026 |  | 2.429 | 274 | 15 | 21
[10 empty] | 206 | 3.53 | 2.11 | 0.013 | 0.033 | 0.043 | 0.19 | 0.45 | 0.01 | 0.001 | 0.02 | 0 | 0 | 0 | 0 | [6 empty] | 588 | 10.2 | 910 | 60 | 300 | 90 | [6 empty] | 994 |  | 2.857 | 262 | 18 | 21
[10 empty] | 206 | 3.53 | 2.11 | 0.013 | 0.033 | 0.043 | 0.19 | 0.45 | 0.01 | 0.001 | 0.02 | 0 | 0 | 0 | 0 | [6 empty] | 588 | 10.2 | 910 | 60 | 300 | 120 | [6 empty] | 913 |  | 2.14 | 248 | 20 | 21
[10 empty] | 206 | 3.53 | 2.11 | 0.013 | 0.033 | 0.043 | 0.19 | 0.45 | 0.01 | 0.001 | 0.02 | 0 | 0 | 0 | 0 | [6 empty] | 588 | 10.2 | 910 | 60 | 250 | 30 | [6 empty] | 1204 |  | 1 | 322 | 12 | 21
[10 empty] | 206 | 3.53 | 2.11 | 0.013 | 0.033 | 0.043 | 0.19 | 0.45 | 0.01 | 0.001 | 0.02 | 0 | 0 | 0 | 0 | [6 empty] | 588 | 10.2 | 910 | 60 | 250 | 60 | [6 empty] | 1202 |  | 1.286 | 308 | 13 | 21
[10 empty] | 206 | 3.53 | 2.11 | 0.013 | 0.033 | 0.043 | 0.19 | 0.45 | 0.01 | 0.001 | 0.02 | 0 | 0 | 0 | 0 | [6 empty] | 588 | 10.2 | 910 | 60 | 250 | 90 | [6 empty] | 1165 |  | 1.857 | 296 | 17 | 21
[10 empty] | 206 | 3.53 | 2.11 | 0.013 | 0.033 | 0.043 | 0.19 | 0.45 | 0.01 | 0.001 | 0.02 | 0 | 0 | 0 | 0 | [6 empty] | 588 | 10.2 | 910 | 60 | 250 | 120 | [6 empty] | 1061 |  | 1.857 | 271 | 18 | 21
[10 empty] | 206 | 3.54 | 2.33 | 0.013 | 0.03 | 0.044 | 0.24 | 0.14 | 0.51 | 0.001 | 0.02 | 0 | 0 | 0 | 0 | [6 empty] | 732 | 7.14 | 910 | 60 | 350 | 30 | [6 empty] | 972 |  | 7.627 | 269 | 24 | 21
[10 empty] | 206 | 3.54 | 2.33 | 0.013 | 0.03 | 0.044 | 0.24 | 0.14 | 0.51 | 0.001 | 0.02 | 0 | 0 | 0 | 0 | [6 empty] | 732 | 7.14 | 910 | 60 | 350 | 60 | [6 empty] | 968 |  | 8.095 | 257 | 37 | 21
[10 empty] | 206 | 3.54 | 2.33 | 0.013 | 0.03 | 0.044 | 0.24 | 0.14 | 0.51 | 0.001 | 0.02 | 0 | 0 | 0 | 0 | [6 empty] | 732 | 7.14 | 910 | 60 | 350 | 90 | [6 empty] | 959 |  | 8.128 | 243 | 40 | 21
[10 empty] | 206 | 3.54 | 2.33 | 0.013 | 0.03 | 0.044 | 0.24 | 0.14 | 0.51 | 0.001 | 0.02 | 0 | 0 | 0 | 0 | [6 empty] | 732 | 7.14 | 910 | 60 | 350 | 120 | [6 empty] | 955 |  | 8.076 | 232 | 45 | 21
[10 empty] | 206 | 3.54 | 2.33 | 0.013 | 0.03 | 0.044 | 0.24 | 0.14 | 0.51 | 0.001 | 0.02 | 0 | 0 | 0 | 0 | [6 empty] | 732 | 7.14 | 910 | 60 | 300 | 30 | [6 empty] | 979 |  | 7.543 | 277 | 22 | 21
[10 empty] | 206 | 3.54 | 2.33 | 0.013 | 0.03 | 0.044 | 0.24 | 0.14 | 0.51 | 0.001 | 0.02 | 0 | 0 | 0 | 0 | [6 empty] | 732 | 7.14 | 910 | 60 | 300 | 60 | [6 empty] | 965 |  | 7.857 | 256 | 34 | 21
[10 empty] | 206 | 3.54 | 2.33 | 0.013 | 0.03 | 0.044 | 0.24 | 0.14 | 0.51 | 0.001 | 0.02 | 0 | 0 | 0 | 0 | [6 empty] | 732 | 7.14 | 910 | 60 | 300 | 90 | [6 empty] | 962 |  | 8.127 | 245 | 38 | 21
[10 empty] | 206 | 3.54 | 2.33 | 0.013 | 0.03 | 0.044 | 0.24 | 0.14 | 0.51 | 0.001 | 0.02 | 0 | 0 | 0 | 0 | [6 empty] | 732 | 7.14 | 910 | 60 | 300 | 120 | [6 empty] | 953 |  | 8.032 | 231 | 41 | 21
[10 empty] | 206 | 3.54 | 2.33 | 0.013 | 0.03 | 0.044 | 0.24 | 0.14 | 0.51 | 0.001 | 0.02 | 0 | 0 | 0 | 0 | [6 empty] | 732 | 7.14 | 910 | 60 | 250 | 30 | [6 empty] | 1027.5 |  | 7.215 | 309 | 21 | 21
[10 empty] | 206 | 3.54 | 2.33 | 0.013 | 0.03 | 0.044 | 0.24 | 0.14 | 0.51 | 0.001 | 0.02 | 0 | 0 | 0 | 0 | [6 empty] | 732 | 7.14 | 910 | 60 | 250 | 60 | [6 empty] | 1021.4 |  | 7.483 | 290 | 31 | 21
[10 empty] | 206 | 3.54 | 2.33 | 0.013 | 0.03 | 0.044 | 0.24 | 0.14 | 0.51 | 0.001 | 0.02 | 0 | 0 | 0 | 0 | [6 empty] | 732 | 7.14 | 910 | 60 | 250 | 90 | [6 empty] | 995.8 |  | 7.811 | 278 | 35 | 21
[10 empty] | 206 | 3.54 | 2.33 | 0.013 | 0.03 | 0.044 | 0.24 | 0.14 | 0.51 | 0.001 | 0.02 | 0 | 0 | 0 | 0 | [6 empty] | 732 | 7.14 | 910 | 60 | 250 | 120 | [6 empty] | 998.6 |  | 7.805 | 253 | 37 | 21
Note on AB136: klebek: średnia wartość sferoidów (size 6)
Note on AB137: klebek: średnia wartość sferoidów (size 6)
Note on AB138: klebek: średnia wartość sferoidów (size 5)
Note on AB139: klebek: średnia wartość sferoidów (size 5)
Note on W766: +0,004 Ti
Note on W767: +0,004 Ti
Note on W768: +0,004 Ti
Note on W769: +0,004 Ti
Note on AB800: klebek: wartość obliczona jako średnia dla rozmiaru grafitu 4 (size 4)
Note on AB801: klebek: wartość obliczona jako średnia dla rozmiaru grafitu 4 (size 4)
Note on AB802: klebek: wartość obliczona jako średnia dla rozmiaru grafitu 4 (size 4)
Note on AB803: klebek: wartość obliczona jako średnia dla rozmiaru grafitu 4 (size 4)
Note on AB804: klebek: wartość obliczona jako średnia dla rozmiaru grafitu 4 (size 4)
Note on T887: + 0,021 Ti
Note on T888: +0,021 Ti
Note on T889: +0,021 Ti
Note on AB932: klebek: średnia wartość sferoidów (size 6 and size 7)
Note on AB937: klebek: średnia wartość sferoidów (size 6 and size 7)
Note on AB938: klebek: wartość średnia sferoidów (size 6)
Note on AB939: klebek: wartość średnia sferoidów (size 5)
Note on AB940: klebek: średnia wartość sferoidów (size 6 and size 7)
Note on AB941: klebek: wartość średnia sferoidów (size 6)
Note on AB942: klebek: wartość średnia sferoidów (size 5)
Note on AB943: klebek: średnia wartość sferoidów (size 6 and size 7)
Note on AB944: klebek: wartość średnia sferoidów (size 6)
Note on AB945: klebek: wartość średnia sferoidów (size 5)
Note on AK958: kasia: wartość z tabeli z artykułu
Note on U1125: + 0,60 W
Note on U1126: + 0,60 W
Note on U1127: + 0,60 W
Note on AH1183: brak podanych w artykule tempertaur i czasów austenityzacji
Note on AI1183: brak podanych w artykule tempertaur i czasów austenityzacji
Note on AH1184: brak podanych w artykule tempertaur i czasów austenityzacji
Note on AI1184: brak podanych w artykule tempertaur i czasów austenityzacji
Note on AH1185: brak podanych w artykule tempertaur i czasów austenityzacji
Note on AI1185: brak podanych w artykule tempertaur i czasów austenityzacji
Note on AH1186: brak podanych w artykule tempertaur i czasów austenityzacji
Note on AI1186: brak podanych w artykule tempertaur i czasów austenityzacji
Note on AH1187: brak podanych w artykule tempertaur i czasów austenityzacji
Note on AI1187: brak podanych w artykule tempertaur i czasów austenityzacji
Note on AH1188: brak podanych w artykule tempertaur i czasów austenityzacji
Note on AI1188: brak podanych w artykule tempertaur i czasów austenityzacji
Note on AH1189: brak podanych w artykule tempertaur i czasów austenityzacji
Note on AI1189: brak podanych w artykule tempertaur i czasów austenityzacji
Note on AH1190: brak podanych w artykule tempertaur i czasów austenityzacji
Note on AI1190: brak podanych w artykule tempertaur i czasów austenityzacji
Note on Z1211: Odczytane ze zdjęcia
Note on AB1211: z artykułu 131
Note on AB1242: klebek: średnia średnica sferoidów (size 6 and size 7)
Note on AB1243: klebek: średnia średnica sferoidów (size 6 and size 7)
Note on AB1244: klebek: średnia średnica sferoidów (size 6 and size 7)
Note on AB1245: klebek: średnia średnica sferoidów (size 6 and size 7)
Note on AB1246: klebek: średnia średnica sferoidów (size 6 and size 7)
Note on AB1247: klebek: średnia średnica sferoidów (size 6 and size 7)
Note on AB1248: klebek: średnia średnica sferoidów (size 6 and size 7)
Note on AB1249: klebek: średnia średnica sferoidów (size 6 and size 7)
Note on AB1250: klebek: średnia średnica sferoidów (size 6 and size 7)
Note on AB1251: klebek: średnia średnica sferoidów (size 6 and size 7)
Note on AB1252: klebek: średnia średnica sferoidów (size 6 and size 7)
Note on AB1253: klebek: średnia średnica sferoidów (size 6 and size 7)
Note on AB1254: klebek: średnia średnica sferoidów (size 6 and size 7)
Note on AB1255: klebek: średnia średnica sferoidów (size 6 and size 7)
Note on Z1329: zawartość La 0,006
Note on Z1330: Zawartość La 0,006
Note on Z1331: Zawartość La 0,02
Note on Z1332: Zawartość La 0,02
Note on Z1333: Zawartość La 0,03
Note on Z1334: Zawartość La 0,03
Note on AB1427: klebek: średnia średnica sferoidów (size 5)